## одномод (2018-2)
Применяемость категории | МРЦ, руб/км с НДС. От 1км | [6 empty] | оптические волокна (FUJIKURA, SUMITOMO, DRAKA, OFS) |  |  | массово-габаритные параметры |  |  | стойкость к механическим нагрузкам |  |  | Стойкость к внешним факторам
ЦЕНЫ В РУБЛЯХ ЗА 1 КМ. С УЧЕТОМ НДС. с 2017г выпуска в маркировке для ОК с волокном АСЕ вместо "Е7" используется"А". ЦЕНЫ ДЕЙСТВИТЕЛЬНЫ для любых одномодовых волокон (Е2, Е7 и А) | цена без отмотки от1км. Станд. Оболочка (НУ или ПНД) | нг(А)-LS | нг(А)-HF | нг(А)-FRLS | нг(А)-FRHF | нг(А)-FRLSLTx | А (арктика) | Тип волокна, по рекомендации МСЭ-Т | диаметр модового поля | Кол-во волокон | диаметр брони, мм | диаметр (габарит) кабеля по оболочке | масса кабеля, кг/км | допустимый радиус изгиба, мм | Допустимое усилие на сжатие, кН/10см | Допустимое усилие на растяжение, кН, мах. | Рабочий диапазон температур, град.Цельс. | Стойкость к ультра-фиолету | Оболочка не поддерживает горение
ОДНОМОДОВЫЙ "МЯГКИЙ", волокно G652 D | [7 empty] | ОДНОМОДОВЫЙ "МЯГКИЙ", волокно G652cd
Кабель оптический ОКМБ 01нг(А)хх-1А-0,8 | 32100 | 32100 | 32100 |  | 0 | 0 | 74400 | G.657.A | SM, 9/125 | 1 | 1.6 | 2.6 | 17.9 | 7.5 | 3 | 0.8 | -60 - +70 | HF - ДА | нг(А)
Кабель оптический ОКМБ 01нг(А)хх-2А-0,8 | 35600 | 35600 | 35600 |  | 0 | 0 | 74900 | G.657.A | SM, 9/125 | 2 | 2.3 | 3.3 | 23.2 | 12 | 3 | 0.8 | -60 - +70 | HF - ДА | нг(А)
Кабель оптический ОКМБ 01НУ-2Е2-1.5 | 39100 | 42399.5 | 42399.5 |  | 67500 | 67500 | 78400 | G.652.D | SM, 9/125 | 2 | 2.9 | 4.1 | 37.99 | 20 | 5 | 1.5 | -60 - +70 | ДА | ДА
Кабель оптический ОКМБ 01НУ-4Е2-1.5 | 41600 | 45100 | 45100 |  | 0 | 0 | 80000 | G.652.D | SM, 9/125 | 4 | 2.9 | 4.1 | 37.99 | 20 | 5 | 1.5 | -60 - +70 | ДА | ДА
Кабель оптический ОКМБ 02НУ-4Е2-2.5 | 52900 | 57400 | 57400 | 78200 | 91300 | 91300 | 10700 | G.652.D | SM, 9/125 | 4 | 3.3 | 4.7 | 48.52 | 25 | 5 | 2.5 | -60 - +70 | ДА | ДА
Кабель оптический ОКМБ 02НУ-8Е2-2.5 | 57300 | 62200 | 62200 | 84700 | 98900 | 98900 | 110100 | G.652.D | SM, 9/125 | 8 | 3.3 | 4.7 | 48.52 | 25 | 5 | 2.5 | -60 - +70 | ДА | ДА
Кабель оптический ОКМБ 02НУ-12Е2-2.5 | 74900 | 81300 | 81300 | 110900 | 129400 | 129400 | 144300 | G.652.D | SM, 9/125 | 4 | 3.3 | 4.7 | 48.52 | 25 | 5 | 2.5 | -60 - +70 | ДА | ДА
Кабель оптический ОКМБ 02НУ-8Е2-2.7 | 75600 | 82100 | 82100 | 111900 | 130500 | 130500 | 147400 | G.652.D | SM, 9/125 | 8 | 4.6 | 6.2 | 70.42 | 35 | 7 | 2.7 | -60 - +70 | ДА | ДА
Кабель оптический ОКМБ 02НУ-16Е2-2.7 | 79900 | 86700 | 86700 | 118200 | 137900 | 137900 | 153700 | G.652.D | SM, 9/125 | 16 | 4.6 | 6.2 | 70.42 | 35 | 7 | 2.7 | -60 - +70 | ДА | ДА
ОДНОМОДОВЫЙ "ЖЕСТКИЙ" | [7 empty] | ОДНОМОДОВЫЙ "ЖЕСТКИЙ"
Кабель оптический ОКМБ 03нг(А)хх-1А-1,5 | 20400 | 20400 | 20400 | 0 | 35100 | 0 | 57400 | G.657.A | SM, 9/125 | 1 | 1.6 | 2.6 | 16.9 | 15 | 3 | 1.5 | -60 - +70 | HF - ДА | нг(А)
Кабель оптический ОКМБ 03НУ-1Е7-2.7 | 19700 | 19700 | 19700 | 29100 | 33900 | 33900 | 60500 | G.652.D | SM, 9/125 | 1 | 2 | 3.6 | 26.31 | 30 | 3 | 2.7 | -40 - +50 | ДА | ДА
Кабель оптический ОКМБ 03НУ-2Е7-2.7 | 21100 | 21100 | 21100 | 0 | 0 | 0 | 61300 | G.652.D | SM, 9/125 | 2 | 2 | 3.6 | 26.31 | 30 | 3 | 2.7 | -40 - +50 | ДА | ДА
Кабель оптический ОКМБ 03НУ-4Е2-2.7 | 24800 | 24800 | 24800 | 0 | 0 | 0 | 62800 | G.652.D | SM, 9/125 | 4 | 2.2 | 3.6 | 28.8 | 30 | 3 | 2.7 | -40 - +50 | ДА | ДА
Кабель оптический ОКМБ 03НУ-8Е2-2.7 | 34300 | 34300 | 34300 | 0 | 0 | 0 | 65900 | G.652.D | SM, 9/125 | 8 | 2.8 | 4 | 41.66 | 45 | 3 | 2.7 | -40 - +50 | ДА | ДА
Кабель оптический ОКМБ 03НУ-1Е7-3.5 | 23600 | 23600 | 23600 | 34800 | 40600 | 40600 | 0 | G.652.D | SM, 9/125 | 1 | 2.4 | 3.6 | 33.56 | 35 | 10 | 3.5 | -60 - +70 | ДА | ДА
Кабель оптический ОКМБ 03НУ-4Е2-3.5 | 27700 | 27700 | 27700 | 0 | 47800 | 0 | 53300 | G.652.D | SM, 9/125 | 4 | 2.4 | 3.6 | 33.56 | 35 | 10 | 3.5 | -60 - +70 | ДА | ДА
Кабель оптический ОКМБ 03НУ-2Е2-4.0 | 26700 | 26700 | 26700 | 39500 | 46100 | 46100 | 51400 | G.652.D | SM, 9/125 | 2 | 2.8 | 4 | 41.66 | 45 | 10 | 4 | -60 - +70 | ДА | ДА
Кабель оптический ОКМБ 03НУ-4Е2-4.0 | 28600 | 28600 | 28600 | 42400 | 49400 | 49400 | 55100 | G.652.D | SM, 9/125 | 4 | 2.8 | 4 | 41.66 | 45 | 10 | 4 | -60 - +70 | ДА | ДА
Кабель оптический ОКМБ 03НУ-4Е2-5.0 | 34200 | 34200 | 34200 | 50600 | 59100 | 59100 | 74200 | G.652.D | SM, 9/125 | 4 | 3,1\3,4 | 5,1/5,2 | 57,8/66,03 | 55 | 10 | 5 | -60 - +70 | ДА | ДА
Кабель оптический ОКМБ 03НУ-8Е2-5.0 | 40200 | 40200 | 40200 | 59500 | 69400 | 69400 | 77400 | G.652.D | SM, 9/125 | 8 | 3,1\3,4 | 5,1/5,2 | 57,8/66,03 | 55 | 10 | 5 | -60 - +70 | ДА | ДА
Кабель оптический ОКМБ 03НУ-8Е2-9.0 | 47700 | 47700 | 47700 | 70600 | 82400 | 82400 | 122800 | G.652.D | SM, 9/125 | 8 | 4 | 6 | 88.98 | 60 | 10 | 9 | -60 - +70 | ДА | ДА
Кабель оптический ОКМБ 03НУ-16Е2-9.0 | 67100 | 67100 | 67100 | 99300 | 115800 | 115800 | 129100 | G.652.D | SM, 9/125 | 16 | 4 | 6 | 88.98 | 60 | 10 | 9 | -60 - +70 | ДА | ДА
ОКПБ (с полимерным модулем) |  | МИНИМАЛЬНЫЙ ЗАКАЗ 2,0КМ | [5 empty] | ОКПБ (с полимерным модулем)
Кабель оптический ОКПБ-НУ-2Е2-2,7 | 34900 | 35500 | 35500 |  |  |  | 82300 | G.652.D | SM, 9/125 | 2 | 3,0/3,3 | 5,0/5,7 | 46,67/56,62 | 75 | 5 | 2.7 | -40 - +50 | ДА | ДА
Кабель оптический ОКПБ-НУ-4Е2-2,7 | 38200 | 39000 | 39000 |  |  |  | 83900 | G.652.D | SM, 9/125 | 4 | 3,0/3,3 | 5,0/5,7 | 46,67/56,62 | 75 | 5 | 2.7 | -40 - +50 | ДА | ДА
Кабель оптический ОКПБ-НУ-8Е2-2,7 | 45200 | 46100 | 46100 |  |  |  | 87000 | G.652.D | SM, 9/125 | 8 | 3,3/3,6 | 5,7/5,6 | 56,62/60,75 | 75 | 5 | 2.7 | -40 - +50 | ДА | ДА
Кабель оптический ОКПБ-НУ-2Е2-5,0 | 42000 | 42800 | 42800 |  |  |  | 80800 | G.652.D | SM, 9/125 | 2 | 4 | 6.4 | 78.73 | 95 | 10 | 5 | -60 - +70 | ДА | ДА
Кабель оптический ОКПБ-НУ-4Е2-5,0 | 45300 | 46100 | 46100 |  |  |  | 119700 | G.652.D | SM, 9/125 | 4 | 4 | 6.4 | 78.73 | 95 | 10 | 5 | -60 - +70 | ДА | ДА
Кабель оптический ОКПБ-НУ-8Е2-5,0 | 53500 | 54500 | 54500 |  |  |  | 122800 | G.652.D | SM, 9/125 | 8 | 4 | 6.4 | 78.73 | 95 | 10 | 5 | -60 - +70 | ДА | ДА
Кабель оптический ОКПБ-НУ-16Е2-5,0 | 67100 | 68400 | 68400 |  |  |  | 129100 | G.652.D | SM, 9/125 | 16 | 4 | 6.4 | 78.73 | 95 | 10 | 5 | -60 - +70 | ДА | ДА
Кабель оптический ОКПБ-НУ-24Е2-5,0 | 107200 | 109200 | 109200 |  |  |  | 206100 | G.652.D | SM, 9/125 | 24 | 4.6 | 6.6 | 85
Кабель оптический ОКПБ-НУ-4Е2-7,0 | 50600 | 51600 | 51600 |  |  |  | 130100 | G.652.D | SM, 9/125 | 4 | 4.6 | 7 | 96.73 | 105 | 10 | 7 | -60 - +70 | ДА | ДА
Кабель оптический ОКПБ-НУ-8Е2-7,0 | 58900 | 60000 | 60000 |  |  |  | 133200 | G.652.D | SM, 9/125 | 8 | 4.6 | 7 | 96.73 | 105 | 10 | 7 | -60 - +70 | ДА | ДА
Кабель оптический ОКПБ-НУ-16Е2-7,0 | 72500 | 73800 | 73800 |  |  |  | 139500 | G.652.D | SM, 9/125 | 16 | 4.6 | 7 | 96.73 | 105 | 10 | 7 | -60 - +70 | ДА | ДА
ОПТО-ЭЛЕКТРИЧЕСКИЙ (комбинированный) | [7 empty] | ОПТО-ЭЛЕКТРИЧЕСКИЙ (комбинированный)
Кабель ОЭК-НУ-(03нг(А)-LS-2Е2-2,7)+2х0,75) | 45600 | [6 empty] | G.657.A | SM, 9/125 | 2+2х0,75 | 2 | 7 | 80 | 140 | 3 | 1 | -60 - +70 | ДА | ДА
Кабель ОЭК-НУ-(03нг(А)-LS-4Е2-3,5)+2х1,0) | 64000 | [6 empty] | G.657.A | SM, 9/125 | 4+2х1,0 | 2.45 | 8 | 90 | 160 | 3 | 1 | -60 - +70 | ДА | ДА
Кабель ОЭК-НУ-(03нг(А)-LS-4Е2-3,5)+2х2,5) | 101000 | [6 empty] | G.657.A | SM, 9/125 | 4+2х2,5 | 2.45 | 10.5 | 109 | 200 | 3 | 1 | -60 - +70 | ДА | ДА
Кабель ОЭК-НУ-(03-8Е2-5,0)+2х2,5) | 109500 | [6 empty] | G.657.A | SM, 9/125 | 8+2х2,5 | 3.1 | 10.5 | 109 | 200 | 3 | 1 | -60 - +70 | ДА | ДА
Кабель ОЭК-НУ-(02-8Е2-2,5)+2х2,5) | 129800 | [6 empty] | G.657.A | SM, 9/125 | 8+2х2,5 | 3.3 | 10.5 | 109 | 200 | 3 | 1 | -60 - +70 | ДА | ДА
Кабель ОЭК-НУ-(03-8Е2-5,0)+2х4,0) | 151500 | [6 empty] | G.657.A | SM, 9/125 | 8+2х4,0 | 3.1 | 11 | 129 | 200 | 3 | 1 | -60 - +70 | ДА | ДА
Кабель ОЭК-НУ-(02-16Е2-2,7)+2х4,0) | 205900 | [6 empty] | G.657.A | SM, 9/125 | 16+2х4,0 | 4.6 | 11.5 | 135 | 200 | 3 | 1 | -60 - +70 | ДА | ДА
Кабель ОЭК-НУ-(03нг(А)-LS-8Е2-5,0)+2х4,0) | 158400 | [6 empty] | G.657.A | SM, 9/125 | 8+2х4,0 | 3.1 | 11 | 129 | 200 | 3 | 1 | -60 - +70 | ДА | ДА
ОКПЦ-Д2 (диэлектрический подвесной кабель) К - круглый. Только одномод | [7 empty] | ОКПЦ-Д2 (диэлектрический подвесной кабель) К - круглый. Только одномод
Кабель оптический ОКПЦ-Д2-1Е7-1,2 (распродажа склада) | 8700 | плоский | [5 empty] | G.657.A | SM, 9/125 | 1 | нет | 5,3х2,3 | 14.5 | 100 | 3 | 1.2 | -60 - +70 | ДА | НЕТ
Кабель оптический ОКПЦ-Д2-2Е7-1,2 (распродажа склада) | 10500 | [6 empty] | G.657.A | SM, 9/125 | 2 | нет | 5,3х2,3 | 14.5 | 100 | 3 | 1.2 | -60 - +70 | ДА | НЕТ
Кабель оптический ОКПЦ Д2к-1Е2-1.0 | 8700 |  | круглый |  |  |  |  | G.657.A | SM, 9/125 | 1 | нет | 4.6 | 19.4 | 90 | 3 | 1 | -40 - +70 | ДА | НЕТ
Кабель оптический ОКПЦ Д2к-2Е2-1.0 | 10500 | [6 empty] | G.657.A | SM, 9/125 | 2 | нет | 4.6 | 19.4 | 90 | 3 | 1 | -40 - +70 | ДА | НЕТ
Кабель оптический ОКПЦ Д2к-4Е2-1.0 | 14400 | [6 empty] | G.657.A | SM, 9/125 | 4 | нет | 5.2 | 22 | 90 | 3 | 1 | -50 - +70 | ДА | НЕТ
Кабель оптический ОКПЦ Д2к-8Е2-1.0 | 20100 | [6 empty] | G.657.A | SM, 9/125 | 8 | нет | 5.2 | 22 | 90 | 3 | 1 | -50 - +70 | ДА | НЕТ
Кабель оптический ОКПЦ Д2к-4А-3.0 | 18100 | [6 empty] | G.657.A | SM, 9/125 | 4 | нет | 5.9 | 29 | 90 | 3 | 3 | -60 - +70 | ДА | НЕТ
Кабель оптический ОКПЦ Д2к-8А-3.0 | 23800 | [6 empty] | G.657.A | SM, 9/125 | 8 | нет | 5.9 | 29 | 90 | 3 | 3 | -60 - +70 | ДА | НЕТ
Кабель оптический ОКПЦ Д2к-16А-3.0 | 35000 | [6 empty] | G.657.A | SM, 9/125 | 16 | нет | 5.9 | 29 | 90 | 3 | 3 | -60 - +70 | ДА | НЕТ
ОКГМ (многомодульный кабель с канатной броней) | [7 empty] | ОКГМ (многомодульный кабель с канатной броней)
Кабель оптический ОКГМ-4х8-32Е2-10.0 | 121100 | [6 empty] | G.652.D | SM, 9/125 | 32 | 6.4 | 7.6 | 150 | 152 | 10 | 10 | -60 -+70 | ДА | НЕТ
ОКДМ (РАСПРОДАЖА ДЛИН ИЗ НАЛИЧИЯ) | [7 empty] | ОКДМ (легкий диэлектрический)
Кабель оптический ОКДМ-1/1-НУ-2Е2-1,2 | 13200 | (распродажа склада) | [5 empty] | G.652.D | SM, 9/125 | 2 | нет | 6 | 19 | 60 | 2 | 1.2 | -40 - +50 | ДА | ДА
Кабель оптический ОКДМ-1/1-НУ-4Е2-1,2 | 15100 | (распродажа склада) | [5 empty] | G.652.D | SM, 9/125 | 4 | нет | 6 | 19 | 60 | 2 | 1.2 | -40 - +50 | ДА | ДА
ОКПЦ (РАСПРОДАЖА ДЛИН ИЗ НАЛИЧИЯ)
Кабель оптический ОКПЦ-16Е2-4,1 | 37080 | (распродажа склада) | [5 empty] | G.652.D | SM, 9/125 | 16 | нет | 5,0х9,5 | 26.69 | 200 | 3 | 4.1 | -60 - +70 | ДА | НЕТ
ТИПЫ ОБОЛОЧЕК
| описание исполнения |  |  |  | область применения по ГОСТ 31565-2012 |  |  |  |  | Дополнительно
НУ | кабельные изделия, не распространяющие горение при одиночной прокладке; полиэтилен, стойкий к УФ (категория ПРГО1); цвет черный |  |  |  | Для одиночной прокладки в кабельных сооружениях и производственных помещениях. Групповая прокладка разрешается только в наружных электроустановках и производственных помещениях, где возможно лишь периодическое присутствие обслуживающего персонала, при этом необходимо применять пассивную огнезащиту |  |  |  |  | утолщенная оболочка для прокладки в грунт и бетонные трубы
нг(А)-LS | кабельные изделия, не распространяющие горение при групповой прокладке по категории А, с пониженным дымо- и газовыделением; ПВХ, не стойкая к УФ (ПРГП1б, ПД2); класс пожарной опасности: П1б.1.2.2.2; цвет красный (возможно изготовление оболочки любого цвета, 20 вариантов красителей в наличии) |  |  |  | Для прокладки, с учетом объема горючей нагрузки кабелей, во внутренних электроустановках, а также в зданиях, сооружениях и закрытых кабельных сооружениях |  |  |  |  | есть термостойкое исполнение до 160 градусов из кремний-органической резины
нг(А)-HF | кабельные изделия, не распространяющие горение при групповой прокладке по категории А и не выделяющие коррозионно-активных газообразных продуктов при горении и тлении; из безгалогенного компаунда, стойкого к УФ (ПРГП1б, ПД1); класс пожарной опасности: П1б.1.1.2.1; цвет от темно-серого до черного. |  |  |  | Для прокладки, с учетом объема горючей нагрузки кабелей, во внутренних электроустановках, а также в зданиях и сооружениях с массовым пребыванием людей, в том числе в многофункциональных высотных зданиях и зданиях-комплексах |  |  |  |  | есть морозостойкое исполнение с температурой монтажа от минус 60 радусов из полиуретана
нг(А)-FRLS | кабельные изделия огнестойкие более 180минут, не распространяющие горение при групповой прокладке по категории А, с пониженным дымо- и газовыделением; класс пожарной опасности: П1б.1.2.2.2; цвет красный (возможно изготовление оболочки любого цвета, 20 вариантов красителей в наличии) |  |  |  | Для прокладки, с учетом объема горючей нагрузки кабелей, в системах противопожарной защиты, а также других системах, которые должны сохранять работоспособность в условиях пожара |  |  |  |  | есть термостойкое исполнение до 160 градусов из кремний-органической резины
нг(А)-FRHF | кабельные изделия огнестойкие более 180минут, не распространяющие горение при групповой прокладке по категории А и не выделяющие коррозионно-активных газообразных продуктов при горении и тлении; класс пожарной опасности: П1б.1.1.2.1; УФ-стойкая; цвет от темно-серого до черного. |  |  |  | Для прокладки, с учетом объема горючей нагрузки кабелей, в системах противопожарной защиты, а также других системах, которые должны сохранять работоспособность в условиях пожара |  |  |  |  | есть морозостойкое исполнение с температурой монтажа от минус 60 радусов из полиуретана
Нг(А)FRLSLtx | кабельные изделия огнестойкие более 180минут, не распространяющие горение при групповой прокладке по категории А, с пониженным дымо- и газовыделением и с низкой токсичностью продуктов горения; класс пожарной опасности: П1б.1.2.1.2; цвет естественный (светло-серый или бежевый), красители не применяются |  |  |  | Для прокладки, с учетом объема горючей нагрузки кабелей, в зданиях детских дошкольных и образовательных учреждений, специализированных домах престарелых и инвалидов, больницах, в спальных корпусах образовательных учреждений интернатного типа и детских учреждений |  |  |  |  | есть термостойкое исполнение до 160 градусов из кремний-органической резины
А | "Арктическая" - УФ-стойкая оболочка из полиуретана. Черная глянцевая. Очень стойкая к раздиру и эластичная. Предел растяжения на обрыв 800%. Цвет оболочки - прозрачный, обычно подкрашивается до глянцевого черного. |  |  |  | При отсутсвии требований по пожарной безопасности. Для многократной смотки-размотки в полевых условиях и при монтаже при температурах ниже минус 40 градусов. |  |  |  |  | морозостойкое исполнение с температурой монтажа от -60 оС из полиуретана
PP | Термостойкая до 120-150 градусов оболочка из блок-сополимера полипропилена. Прочная жесткая оболочка, стойкая к кислотам, щелочам, растворам солей, минеральным и растительным маслам при высоких температурах. При комнатной температуре не растворима в органических растворителях, имеет низкое влагопоглощение; цвет естественный (светло-серый или бежевый), красители не применяются |  |  |  | блок-сополимер характеризуется морозостойкостью - может эксплуатироваться до -30оС |  |  |  |  | для агрессивных сред при отсутсвии требований по пожарной безопасности. Обычно применяется в качестве промежуточной и основной оболочки в нефтепогружных и геофизических кабелях
без обозначения | ПНД - полиэтилен высокой плотности. Черный цвет. От минус 60 до 70 градусов |  |  |  | При отсутсвии требований по пожарной безопасности. для грунтовой прокладки и подвесных кабелей